## 180.50.00_TC16
Номер операции: |  | 180.50.00 | Приложение 1 к МСЛ №
Элемент: |  | TC16
Количество кристаллов: |  | 25
Количество годных: |  | 25
Процент годных: |  | 100%
Контролируемый параметр, ед. изм.
Сопротивление цепочки, Ом
не более 17
№ кристалла | Измеренное значение | Соответствие
1 | 12,12 | Годен
2 | 12,51 | Годен
3 | 12,80 | Годен
4 | 12,19 | Годен
5 | 12,34 | Годен
6 | 12,69 | Годен
7 | 12,14 | Годен
8 | 12,01 | Годен
9 | 12,04 | Годен
10 | 12,40 | Годен
11 | 12,11 | Годен
12 | 11,86 | Годен
13 | 12,12 | Годен
14 | 12,40 | Годен
15 | 11,85 | Годен
16 | 11,85 | Годен
17 | 11,96 | Годен
18 | 12,23 | Годен
19 | 12,03 | Годен
20 | 12,17 | Годен
21 | 12,32 | Годен
22 | 12,22 | Годен
23 | 12,17 | Годен
24 | 12,51 | Годен
25 | 12,38 | Годен

## 180.55.00_TC17
Номер операции: |  | 180.55.00 | Приложение 2 к МСЛ №
Элемент: |  | TC17
Количество кристаллов: |  | 25
Количество годных: |  | 25
Процент годных: |  | 100%
Контролируемый параметр, ед. изм.
Сопротивление цепочки, Ом
не более 12
№ кристалла | Измеренное значение | Соответствие
1 | 6,31 | Годен
2 | 6,47 | Годен
3 | 6,67 | Годен
4 | 6,20 | Годен
5 | 6,14 | Годен
6 | 6,49 | Годен
7 | 5,72 | Годен
8 | 5,85 | Годен
9 | 5,93 | Годен
10 | 6,16 | Годен
11 | 5,75 | Годен
12 | 5,81 | Годен
13 | 5,87 | Годен
14 | 6,08 | Годен
15 | 5,64 | Годен
16 | 5,88 | Годен
17 | 5,82 | Годен
18 | 6,00 | Годен
19 | 5,90 | Годен
20 | 5,85 | Годен
21 | 6,06 | Годен
22 | 5,86 | Годен
23 | 5,87 | Годен
24 | 6,00 | Годен
25 | 5,90 | Годен

## 295.65.00_TC18
Номер операции: |  | 295.65.00 | Приложение 3 к МСЛ №
Элемент: |  | TC18
Количество кристаллов: |  | 25
Количество годных: |  | 25
Процент годных: |  | 100%
Контролируемый параметр, ед. изм.
Сопротивление цепочки, Ом
не более 7
№ кристалла | Измеренное значение | Соответствие
1 | 2,81 | Годен
2 | 2,94 | Годен
3 | 3,00 | Годен
4 | 2,78 | Годен
5 | 2,86 | Годен
6 | 2,99 | Годен
7 | 2,73 | Годен
8 | 2,74 | Годен
9 | 2,81 | Годен
10 | 2,91 | Годен
11 | 2,71 | Годен
12 | 2,71 | Годен
13 | 2,78 | Годен
14 | 2,83 | Годен
15 | 2,69 | Годен
16 | 2,71 | Годен
17 | 2,76 | Годен
18 | 2,84 | Годен
19 | 2,69 | Годен
20 | 2,75 | Годен
21 | 2,78 | Годен
22 | 2,69 | Годен
23 | 2,73 | Годен
24 | 2,84 | Годен
25 | 2,75 | Годен

## 317.10.00_TC8
Номер операции: |  | 317.10.00 | Приложение 4 к МСЛ №
Элемент: |  | TC8
Количество кристаллов: |  | 25
Количество годных: |  | 25
Процент годных: |  | 100%
Контролируемый параметр, ед. изм.
Сопротивление межприборной изоляции, ГОм
не менее 0,15
№ кристалла | Измеренное значение | Соответствие
1 | 0,39 | Годен
2 | 0,41 | Годен
3 | 0,16 | Годен
4 | 0,36 | Годен
5 | 0,44 | Годен
6 | 0,53 | Годен
7 | 0,31 | Годен
8 | 0,43 | Годен
9 | 0,46 | Годен
10 | 0,55 | Годен
11 | 0,34 | Годен
12 | 0,46 | Годен
13 | 0,50 | Годен
14 | 0,52 | Годен
15 | 0,38 | Годен
16 | 0,46 | Годен
17 | 0,52 | Годен
18 | 0,55 | Годен
19 | 0,42 | Годен
20 | 0,56 | Годен
21 | 0,53 | Годен
22 | 0,38 | Годен
23 | 0,51 | Годен
24 | 0,53 | Годен
25 | 0,18 | Годен

## 317.25.00_TC5
Номер операции: |  | 317.25.00 | Приложение 5 к МСЛ №
Элемент: |  | TC5
Количество кристаллов: |  | 25
Количество годных: |  | 18
Процент годных: |  | 72%
Контролируемый параметр, ед. изм.
| Сопротивление открытого канала, Ом*мм | Напряжение отсечки, В | Максимум крутизны, См/мм | Ток утечки затвора, А/мм | Начальный ток стока, A/мм | Напряжение пробоя сток-исток, В | Коэффициент передачи, дБ
| не менее 1,25; не более 2,1 | не менее -1,8; не более -1,33 | не менее 0,32 | не менее -2E-05 | не менее 0,32; не более 0,56 | не менее 11 | не менее 8
№ кристалла | Измеренное значение | Измеренное значение | Измеренное значение | Измеренное значение | Измеренное значение | Измеренное значение | Измеренное значение | Соответствие
1 | 1,84 | -1,43 | 0,38 | -1,95E-5 | 0,41 | 12,90 | 11,69 | Годен
2 | 1,81 | -1,57 | 0,37 | -7,40E-6 | 0,43 | 13,30 | 12,26 | Годен
3 | 1,84 | -1,56 | 0,36 | -8,97E-6 | 0,42 | 12,00 | 12,15 | Годен
4 | 1,78 | -1,53 | 0,38 | -1,20E-5 | 0,43 | 12,30 | 12,14 | Годен
5 | 0,93 | не число | 1,33E-3 | -3,87E-7 | 1,33 | 0,10 | -52,15 | Брак
6 | 1,82 | -1,65 | 0,37 | -8,72E-6 | 0,44 | 12,20 | 12,27 | Годен
7 | 1,95 | -0,98 | 0,43 | -2,36E-5 | 0,28 | 12,40 | -20,97 | Брак
8 | 1,74 | -1,58 | 0,38 | -8,73E-6 | 0,44 | 12,40 | 12,51 | Годен
9 | 1,76 | -1,66 | 0,37 | -7,49E-6 | 0,45 | 12,30 | 12,31 | Годен
10 | 1,76 | -1,69 | 0,37 | -8,79E-6 | 0,45 | 11,40 | 12,46 | Годен
11 | 1,83 | -1,22 | 0,41 | -2,73E-5 | 0,36 | 12,60 | 3,42 | Брак
12 | 1,74 | -1,61 | 0,38 | -7,71E-6 | 0,44 | 12,20 | 12,00 | Годен
13 | 1,75 | -1,70 | 0,37 | -8,16E-6 | 0,45 | 11,40 | 12,41 | Годен
14 | 0,92 | не число | 6,67E-4 | -6,07E-7 | 1,33 | 0,10 | 12,03 | Брак
15 | 1,78 | -1,24 | 0,41 | -3,05E-5 | 0,37 | 12,80 | 6,70 | Брак
16 | 1,75 | -1,63 | 0,38 | -7,39E-6 | 0,45 | 12,50 | 12,28 | Годен
17 | 1,73 | -1,71 | 0,37 | -7,98E-6 | 0,46 | 11,10 | 12,48 | Годен
18 | 1,78 | -1,76 | 0,35 | -1,02E-5 | 0,45 | 10,50 | 12,36 | Брак
19 | 1,75 | -1,63 | 0,38 | -7,79E-6 | 0,45 | 11,90 | 12,49 | Годен
20 | 1,77 | -1,72 | 0,36 | -8,22E-6 | 0,45 | 11,60 | 11,29 | Годен
21 | 1,79 | -1,78 | 0,36 | -1,13E-5 | 0,46 | 10,80 | 12,44 | Брак
22 | 1,76 | -1,59 | 0,37 | -9,02E-6 | 0,44 | 12,60 | 11,97 | Годен
23 | 1,78 | -1,71 | 0,36 | -8,46E-6 | 0,45 | 12,10 | 12,23 | Годен
24 | 1,78 | -1,74 | 0,37 | -1,11E-5 | 0,46 | 11,50 | 11,26 | Годен
25 | 1,84 | -1,60 | 0,36 | -1,08E-5 | 0,43 | 12,00 | 12,14 | Годен

## 560.00.00_TC1
Номер операции: |  | 560.00.00 | Приложение 6 к МСЛ №
Элемент: |  | TC1
Количество кристаллов: |  | 25
Количество годных: |  | 22
Процент годных: |  | 88%
Контролируемый параметр, ед. изм.
Емкость элемента, Ф
не менее 1E-13; не более 6E-13
№ кристалла | Измеренное значение | Соответствие
1 | -2,04E-8 | Брак
2 | 3,27E-13 | Годен
3 | 2,92E-13 | Годен
4 | 3,58E-13 | Годен
5 | -2,10E-8 | Брак
6 | 3,18E-13 | Годен
7 | 3,47E-13 | Годен
8 | 3,64E-13 | Годен
9 | 3,38E-13 | Годен
10 | 3,24E-13 | Годен
11 | 3,29E-13 | Годен
12 | 3,89E-13 | Годен
13 | 3,31E-13 | Годен
14 | 3,15E-13 | Годен
15 | 3,22E-13 | Годен
16 | 3,57E-13 | Годен
17 | 3,54E-13 | Годен
18 | 3,19E-13 | Годен
19 | 3,61E-13 | Годен
20 | 3,57E-13 | Годен
21 | 3,18E-13 | Годен
22 | 3,38E-13 | Годен
23 | 3,24E-13 | Годен
24 | -2,09E-8 | Брак
25 | 3,14E-13 | Годен

## 560.00.00_TC5
Номер операции: |  | 560.00.00 | Приложение 7 к МСЛ №
Элемент: |  | TC5
Количество кристаллов: |  | 25
Количество годных: |  | 20
Процент годных: |  | 80%
Контролируемый параметр, ед. изм.
| Сопротивление открытого канала, Ом*мм | Напряжение отсечки, В | Максимум крутизны, См/мм | Ток утечки затвора, А/мм | Начальный ток стока, A/мм | Напряжение пробоя сток-исток, В | Коэффициент передачи, дБ
| не менее 1,2; не более 2,3 | не менее -1,9; не более -1,3 | не менее 0,3 | не менее -3E-05 | не менее 0,3; не более 0,6 | не менее 10 | не менее 7,8
№ кристалла | Измеренное значение | Измеренное значение | Измеренное значение | Измеренное значение | Измеренное значение | Измеренное значение | Измеренное значение | Соответствие
1 | 1,84 | -1,43 | 0,38 | -1,81E-5 | 0,40 | 12,90 | 11,69 | Годен
2 | 1,82 | -1,56 | 0,37 | -6,57E-6 | 0,43 | 13,40 | 12,26 | Годен
3 | 1,86 | -1,55 | 0,36 | -8,17E-6 | 0,42 | 12,00 | 12,15 | Годен
4 | 1,78 | -1,53 | 0,38 | -1,13E-5 | 0,42 | 12,40 | 12,14 | Годен
5 | 0,93 | не число | 1,33E-3 | -3,75E-7 | 1,33 | 0,10 | -52,15 | Брак
6 | 1,83 | -1,64 | 0,36 | -7,99E-6 | 0,44 | 12,20 | 12,27 | Годен
7 | 1,95 | -0,98 | 0,43 | -2,11E-5 | 0,24 | 12,50 | -20,97 | Брак
8 | 1,75 | -1,58 | 0,37 | -8,14E-6 | 0,44 | 12,50 | 12,51 | Годен
9 | 1,77 | -1,65 | 0,37 | -6,80E-6 | 0,44 | 12,30 | 12,31 | Годен
10 | 1,79 | -1,69 | 0,36 | -7,98E-6 | 0,44 | 11,50 | 12,46 | Годен
11 | 1,83 | -1,20 | 0,42 | -2,49E-5 | 0,35 | 12,70 | 3,42 | Брак
12 | 1,74 | -1,60 | 0,38 | -7,16E-6 | 0,44 | 12,20 | 12,00 | Годен
13 | 1,74 | -1,69 | 0,37 | -7,63E-6 | 0,45 | 11,40 | 12,41 | Годен
14 | 0,93 | не число | 2,00E-3 | -5,63E-7 | 1,33 | 0,10 | 12,03 | Брак
15 | 1,81 | -1,24 | 0,41 | -2,79E-5 | 0,37 | 12,90 | 6,70 | Брак
16 | 1,76 | -1,62 | 0,37 | -6,88E-6 | 0,44 | 12,50 | 12,28 | Годен
17 | 1,74 | -1,70 | 0,37 | -7,31E-6 | 0,45 | 11,30 | 12,48 | Годен
18 | 1,81 | -1,75 | 0,35 | -9,19E-6 | 0,45 | 10,70 | 12,36 | Годен
19 | 1,75 | -1,63 | 0,37 | -7,37E-6 | 0,45 | 12,00 | 12,49 | Годен
20 | 1,77 | -1,72 | 0,36 | -7,75E-6 | 0,45 | 11,70 | 11,29 | Годен
21 | 1,80 | -1,77 | 0,36 | -1,03E-5 | 0,45 | 10,90 | 12,44 | Годен
22 | 1,78 | -1,59 | 0,37 | -8,39E-6 | 0,44 | 12,70 | 11,97 | Годен
23 | 1,79 | -1,70 | 0,36 | -7,70E-6 | 0,45 | 12,10 | 12,23 | Годен
24 | 1,82 | -1,73 | 0,36 | -9,52E-6 | 0,45 | 11,60 | 11,26 | Годен
25 | 1,86 | -1,59 | 0,36 | -9,82E-6 | 0,43 | 12,10 | 12,14 | Годен

## 560.00.00_TC6
Номер операции: |  | 560.00.00 | Приложение 8 к МСЛ №
Элемент: |  | TC6
Количество кристаллов: |  | 25
Количество годных: |  | 22
Процент годных: |  | 88%
Контролируемый параметр, ед. изм.
| Коэффициент передачи в открытом состоянии на частоте 20 ГГц, дБ | Коэффициент передачи в закрытом состоянии на частоте 1 ГГц, дБ | Сопротивление открытого канала, Ом*мм | Начальный ток стока, A/мм
| не менее -1,5 | не более -15 | не менее 1,2; не более 3 | не менее 0,3
№ кристалла | Измеренное значение | Измеренное значение | Измеренное значение | Измеренное значение | Соответствие
1 | -0,69 | -20,21 | 2,93 | 0,39 | Годен
2 | -0,70 | -20,34 | 2,92 | 0,41 | Годен
3 | -0,68 | -20,22 | 2,98 | 0,41 | Годен
4 | -0,67 | -20,26 | 2,86 | 0,41 | Годен
5 | -0,53 | -0,16 | 1,46 | 1,10 | Брак
6 | -0,68 | -20,14 | 2,93 | 0,42 | Годен
7 | -0,69 | -20,30 | 3,14 | 0,28 | Брак
8 | -0,67 | -20,09 | 2,80 | 0,42 | Годен
9 | -0,64 | -19,95 | 2,82 | 0,43 | Годен
10 | -0,67 | -20,02 | 2,90 | 0,43 | Годен
11 | -0,70 | -20,23 | 2,94 | 0,34 | Годен
12 | -0,68 | -20,09 | 2,79 | 0,42 | Годен
13 | -0,64 | -20,09 | 2,81 | 0,43 | Годен
14 | -0,52 | -0,15 | 1,41 | 1,10 | Брак
15 | -0,65 | -20,29 | 2,90 | 0,36 | Годен
16 | -0,68 | -20,13 | 2,82 | 0,42 | Годен
17 | -0,65 | -20,79 | 2,82 | 0,43 | Годен
18 | -0,67 | -20,64 | 2,90 | 0,43 | Годен
19 | -0,68 | -20,20 | 2,82 | 0,42 | Годен
20 | -0,67 | -20,00 | 2,85 | 0,44 | Годен
21 | -0,69 | -20,17 | 2,88 | 0,44 | Годен
22 | -0,70 | -20,20 | 2,86 | 0,42 | Годен
23 | -0,71 | -20,06 | 2,85 | 0,44 | Годен
24 | -0,72 | -20,10 | 2,94 | 0,43 | Годен
25 | -0,66 | -20,21 | 2,98 | 0,42 | Годен

## 560.00.00_TC8
Номер операции: |  | 560.00.00 | Приложение 9 к МСЛ №
Элемент: |  | TC8
Количество кристаллов: |  | 25
Количество годных: |  | 25
Процент годных: |  | 100%
Контролируемый параметр, ед. изм.
Сопротивление межприборной изоляции, ГОм
не менее 0,1
№ кристалла | Измеренное значение | Соответствие
1 | 0,39 | Годен
2 | 0,40 | Годен
3 | 0,34 | Годен
4 | 0,36 | Годен
5 | 0,43 | Годен
6 | 0,51 | Годен
7 | 0,30 | Годен
8 | 0,42 | Годен
9 | 0,45 | Годен
10 | 0,54 | Годен
11 | 0,33 | Годен
12 | 0,45 | Годен
13 | 0,48 | Годен
14 | 0,51 | Годен
15 | 0,37 | Годен
16 | 0,45 | Годен
17 | 0,51 | Годен
18 | 0,54 | Годен
19 | 0,41 | Годен
20 | 0,55 | Годен
21 | 0,52 | Годен
22 | 0,37 | Годен
23 | 0,50 | Годен
24 | 0,52 | Годен
25 | 0,18 | Годен

## 560.00.00_TC10
Номер операции: |  | 560.00.00 | Приложение 10 к МСЛ №
Элемент: |  | TC10
Количество кристаллов: |  | 25
Количество годных: |  | 24
Процент годных: |  | 96%
Контролируемый параметр, ед. изм.
Сопротивление затвора, Ом
не более 30
№ кристалла | Измеренное значение | Соответствие
1 | 17,27 | Годен
2 | 18,93 | Годен
3 | 19,39 | Годен
4 | 17,78 | Годен
5 | 9,61E8 | Брак
6 | 19,25 | Годен
7 | 16,96 | Годен
8 | 17,22 | Годен
9 | 17,58 | Годен
10 | 18,57 | Годен
11 | 17,22 | Годен
12 | 16,99 | Годен
13 | 17,52 | Годен
14 | 15,86 | Годен
15 | 17,09 | Годен
16 | 17,01 | Годен
17 | 17,42 | Годен
18 | 16,30 | Годен
19 | 17,71 | Годен
20 | 17,66 | Годен
21 | 18,38 | Годен
22 | 17,68 | Годен
23 | 17,91 | Годен
24 | 19,15 | Годен
25 | 16,70 | Годен

## 560.00.00_TC12
Номер операции: |  | 560.00.00 | Приложение 11 к МСЛ №
Элемент: |  | TC12
Количество кристаллов: |  | 25
Количество годных: |  | 25
Процент годных: |  | 100%
Контролируемый параметр, ед. изм.
| Контактное сопротивление омических контактов, Ом*мм | Слоевое cопротивление, Ом/кв
| не более 0,4 | не менее 135; не более 185
№ кристалла | Измеренное значение | Измеренное значение | Соответствие
1 | 0,19 | 161,29 | Годен
2 | 0,18 | 158,30 | Годен
3 | 0,18 | 161,41 | Годен
4 | 0,20 | 157,95 | Годен
5 | 0,18 | 156,85 | Годен
6 | 0,19 | 159,29 | Годен
7 | 0,18 | 165,44 | Годен
8 | 0,19 | 156,67 | Годен
9 | 0,18 | 156,72 | Годен
10 | 0,16 | 158,71 | Годен
11 | 0,18 | 163,06 | Годен
12 | 0,17 | 158,43 | Годен
13 | 0,16 | 157,11 | Годен
14 | 0,17 | 157,30 | Годен
15 | 0,19 | 163,15 | Годен
16 | 0,18 | 157,26 | Годен
17 | 0,17 | 156,14 | Годен
18 | 0,19 | 156,66 | Годен
19 | 0,17 | 158,36 | Годен
20 | 0,18 | 157,24 | Годен
21 | 0,17 | 158,41 | Годен
22 | 0,18 | 161,94 | Годен
23 | 0,19 | 159,96 | Годен
24 | 0,20 | 162,31 | Годен
25 | 0,19 | 166,65 | Годен

## 560.00.00_TC13
Номер операции: |  | 560.00.00 | Приложение 12 к МСЛ №
Элемент: |  | TC13
Количество кристаллов: |  | 25
Количество годных: |  | 25
Процент годных: |  | 100%
Контролируемый параметр, ед. изм.
Удельное поверхностное сопротивление тонкопленочного резистора, Ом/кв
не менее 40; не более 60
№ кристалла | Измеренное значение | Соответствие
1 | 48,14 | Годен
2 | 47,26 | Годен
3 | 47,21 | Годен
4 | 48,11 | Годен
5 | 47,43 | Годен
6 | 47,19 | Годен
7 | 49,44 | Годен
8 | 48,04 | Годен
9 | 47,61 | Годен
10 | 47,13 | Годен
11 | 49,76 | Годен
12 | 48,01 | Годен
13 | 47,71 | Годен
14 | 47,15 | Годен
15 | 49,33 | Годен
16 | 48,05 | Годен
17 | 47,63 | Годен
18 | 47,25 | Годен
19 | 48,10 | Годен
20 | 47,47 | Годен
21 | 47,35 | Годен
22 | 48,11 | Годен
23 | 47,38 | Годен
24 | 47,51 | Годен
25 | 47,15 | Годен

## 560.00.00_TC14
Номер операции: |  | 560.00.00 | Приложение 13 к МСЛ №
Элемент: |  | TC14
Количество кристаллов: |  | 25
Количество годных: |  | 25
Процент годных: |  | 100%
Контролируемый параметр, ед. изм.
Удельное поверхностное сопротивление тонкопленочного резистора, Ом/кв
не менее 480; не более 720
№ кристалла | Измеренное значение | Соответствие
1 | 549,08 | Годен
2 | 529,98 | Годен
3 | 520,50 | Годен
4 | 551,64 | Годен
5 | 534,36 | Годен
6 | 520,97 | Годен
7 | 572,31 | Годен
8 | 552,73 | Годен
9 | 537,38 | Годен
10 | 521,85 | Годен
11 | 575,32 | Годен
12 | 552,99 | Годен
13 | 538,77 | Годен
14 | 521,02 | Годен
15 | 570,13 | Годен
16 | 552,49 | Годен
17 | 537,46 | Годен
18 | 522,80 | Годен
19 | 550,69 | Годен
20 | 534,56 | Годен
21 | 523,04 | Годен
22 | 544,77 | Годен
23 | 530,32 | Годен
24 | 523,46 | Годен
25 | 524,52 | Годен

## 560.00.00_TC19
Номер операции: |  | 560.00.00 | Приложение 14 к МСЛ №
Элемент: |  | TC19
Количество кристаллов: |  | 25
Количество годных: |  | 25
Процент годных: |  | 100%
Контролируемый параметр, ед. изм.
Сопротивление элемента 'змейка', Ом
не более 7
№ кристалла | Измеренное значение | Соответствие
1 | 1,38 | Годен
2 | 2,77 | Годен
3 | 2,82 | Годен
4 | 2,70 | Годен
5 | 2,74 | Годен
6 | 2,85 | Годен
7 | 2,68 | Годен
8 | 2,67 | Годен
9 | 2,73 | Годен
10 | 2,83 | Годен
11 | 2,68 | Годен
12 | 2,67 | Годен
13 | 2,73 | Годен
14 | 2,79 | Годен
15 | 2,67 | Годен
16 | 2,69 | Годен
17 | 2,72 | Годен
18 | 2,81 | Годен
19 | 2,69 | Годен
20 | 2,71 | Годен
21 | 2,79 | Годен
22 | 2,69 | Годен
23 | 2,72 | Годен
24 | 2,83 | Годен
25 | 2,73 | Годен

## 560.00.00_TC20
Номер операции: |  | 560.00.00 | Приложение 15 к МСЛ №
Элемент: |  | TC20
Количество кристаллов: |  | 25
Количество годных: |  | 25
Процент годных: |  | 100%
Контролируемый параметр, ед. изм.
Сопротивление металлизированного отверстия, Ом
не более 3
№ кристалла | Измеренное значение | Соответствие
1 | 0,56 | Годен
2 | 0,56 | Годен
3 | 0,57 | Годен
4 | 0,55 | Годен
5 | 0,55 | Годен
6 | 0,56 | Годен
7 | 0,54 | Годен
8 | 0,55 | Годен
9 | 0,55 | Годен
10 | 0,56 | Годен
11 | 0,54 | Годен
12 | 0,54 | Годен
13 | 0,55 | Годен
14 | 0,55 | Годен
15 | 0,54 | Годен
16 | 0,54 | Годен
17 | 0,55 | Годен
18 | 0,55 | Годен
19 | 0,55 | Годен
20 | 0,55 | Годен
21 | 0,55 | Годен
22 | 0,55 | Годен
23 | 0,55 | Годен
24 | 0,55 | Годен
25 | 0,54 | Годен

## 560.00.00_TC21
Номер операции: |  | 560.00.00 | Приложение 16 к МСЛ №
Элемент: |  | TC21
Количество кристаллов: |  | 25
Количество годных: |  | 25
Процент годных: |  | 100%
Контролируемый параметр, ед. изм.
Сопротивление катушки индуктивности, Ом
не более 4
№ кристалла | Измеренное значение | Соответствие
1 | 1,10 | Годен
2 | 1,09 | Годен
3 | 1,11 | Годен
4 | 1,06 | Годен
5 | 1,07 | Годен
6 | 1,08 | Годен
7 | 1,08 | Годен
8 | 1,04 | Годен
9 | 1,05 | Годен
10 | 1,07 | Годен
11 | 1,08 | Годен
12 | 1,03 | Годен
13 | 1,04 | Годен
14 | 1,06 | Годен
15 | 1,07 | Годен
16 | 1,03 | Годен
17 | 1,04 | Годен
18 | 1,07 | Годен
19 | 1,04 | Годен
20 | 1,04 | Годен
21 | 1,06 | Годен
22 | 1,06 | Годен
23 | 1,06 | Годен
24 | 1,07 | Годен
25 | 1,05 | Годен

## 560.00.00_TC23
Номер операции: |  | 560.00.00 | Приложение 17 к МСЛ №
Элемент: |  | TC23
Количество кристаллов: |  | 25
Количество годных: |  | 24
Процент годных: |  | 96%
Контролируемый параметр, ед. изм.
| Удельная емкость МДМ-конденсатора, пФ/мм2 | Пробивное напряжение МДМ-конденсатора, В
| не менее 270; не более 350 | не менее 20
№ кристалла | Измеренное значение | Измеренное значение | Соответствие
1 | 291,97 | 30,00 | Годен
2 | 290,45 | 30,00 | Годен
3 | 296,92 | 30,00 | Годен
4 | 288,82 | 30,00 | Годен
5 | 290,36 | 30,00 | Годен
6 | 291,80 | 30,00 | Годен
7 | 291,57 | 30,00 | Годен
8 | 288,66 | 30,00 | Годен
9 | 291,05 | 30,00 | Годен
10 | 290,89 | 30,00 | Годен
11 | -4,51E4 | 0,00E0 | Брак
12 | 288,18 | 30,00 | Годен
13 | 290,89 | 30,00 | Годен
14 | 290,50 | 30,00 | Годен
15 | 289,49 | 30,00 | Годен
16 | 286,86 | 30,00 | Годен
17 | 291,21 | 20,00 | Годен
18 | 290,69 | 30,00 | Годен
19 | 285,49 | 30,00 | Годен
20 | 288,82 | 30,00 | Годен
21 | 289,38 | 30,00 | Годен
22 | 286,62 | 30,00 | Годен
23 | 286,99 | 30,00 | Годен
24 | 290,75 | 30,00 | Годен
25 | 287,64 | 30,00 | Годен