## 180.50.00_TC16
Номер операции: |  | 180.50.00
Элемент: |  | TC16
Количество кристаллов: |  | 38
Количество годных: |  | 38
Процент годных: |  | 100%
Наименование
Сопротивление цепочки, Ом
Не более 17 Ом
№ кристалла | Измеренное значение | Соответствие
1 | 14,73 | Годен
2 | 14,36 | Годен
3 | 13,93 | Годен
4 | 13,75 | Годен
5 | 13,76 | Годен
6 | 13,98 | Годен
7 | 13,95 | Годен
8 | 13,94 | Годен
9 | 13,50 | Годен
10 | 13,21 | Годен
11 | 13,51 | Годен
12 | 13,27 | Годен
13 | 14,12 | Годен
14 | 13,42 | Годен
15 | 12,96 | Годен
16 | 13,34 | Годен
17 | 13,16 | Годен
18 | 13,67 | Годен
19 | 14,03 | Годен
20 | 13,38 | Годен
21 | 12,97 | Годен
22 | 13,03 | Годен
23 | 13,33 | Годен
24 | 13,40 | Годен
25 | 13,90 | Годен
26 | 13,42 | Годен
27 | 12,93 | Годен
28 | 13,00 | Годен
29 | 13,36 | Годен
30 | 13,49 | Годен
31 | 14,06 | Годен
32 | 13,60 | Годен
33 | 13,44 | Годен
34 | 13,40 | Годен
35 | 13,40 | Годен
36 | 13,80 | Годен
37 | 13,78 | Годен
38 | 13,84 | Годен

## 180.55.00_TC17
Номер операции: |  | 180.55.00
Элемент: |  | TC17
Количество кристаллов: |  | 38
Количество годных: |  | 38
Процент годных: |  | 100%
Наименование
Сопротивление цепочки, Ом
Не более 12 Ом
№ кристалла | Измеренное значение | Соответствие
1 | 6,09 | Годен
2 | 5,89 | Годен
3 | 6,22 | Годен
4 | 5,88 | Годен
5 | 5,97 | Годен
6 | 5,97 | Годен
7 | 6,01 | Годен
8 | 6,37 | Годен
9 | 5,86 | Годен
10 | 5,72 | Годен
11 | 5,86 | Годен
12 | 5,90 | Годен
13 | 5,80 | Годен
14 | 5,77 | Годен
15 | 5,79 | Годен
16 | 5,86 | Годен
17 | 5,87 | Годен
18 | 6,10 | Годен
19 | 5,81 | Годен
20 | 5,76 | Годен
21 | 5,71 | Годен
22 | 5,75 | Годен
23 | 5,60 | Годен
24 | 6,46 | Годен
25 | 5,94 | Годен
26 | 5,74 | Годен
27 | 5,67 | Годен
28 | 5,78 | Годен
29 | 5,91 | Годен
30 | 6,01 | Годен
31 | 5,88 | Годен
32 | 5,73 | Годен
33 | 5,70 | Годен
34 | 5,82 | Годен
35 | 5,82 | Годен
36 | 5,89 | Годен
37 | 5,81 | Годен
38 | 5,89 | Годен

## 295.65.00_TC18
Номер операции: |  | 295.65.00
Элемент: |  | TC18
Количество кристаллов: |  | 38
Количество годных: |  | 38
Процент годных: |  | 100%
Наименование
Сопротивление цепочки, Ом
Не более 7 Ом
№ кристалла | Измеренное значение | Соответствие
1 | 2,59 | Годен
2 | 2,61 | Годен
3 | 2,63 | Годен
4 | 2,59 | Годен
5 | 2,59 | Годен
6 | 2,59 | Годен
7 | 2,60 | Годен
8 | 2,65 | Годен
9 | 2,61 | Годен
10 | 2,58 | Годен
11 | 2,58 | Годен
12 | 2,58 | Годен
13 | 2,62 | Годен
14 | 2,63 | Годен
15 | 2,58 | Годен
16 | 2,57 | Годен
17 | 2,57 | Годен
18 | 2,61 | Годен
19 | 2,62 | Годен
20 | 2,66 | Годен
21 | 2,60 | Годен
22 | 2,58 | Годен
23 | 2,59 | Годен
24 | 2,61 | Годен
25 | 2,62 | Годен
26 | 2,67 | Годен
27 | 2,62 | Годен
28 | 2,59 | Годен
29 | 2,60 | Годен
30 | 2,62 | Годен
31 | 2,63 | Годен
32 | 2,69 | Годен
33 | 2,64 | Годен
34 | 2,62 | Годен
35 | 2,61 | Годен
36 | 2,63 | Годен
37 | 2,66 | Годен
38 | 2,64 | Годен

## 317.10.00_TC8
Номер операции: |  | 317.10.00
Элемент: |  | TC8
Количество кристаллов: |  | 38
Количество годных: |  | 38
Процент годных: |  | 100%
Наименование
Сопротивление межприборной изоляции, ГОм
Не менее 0,15 ГОм
№ кристалла | Измеренное значение | Соответствие
1 | 0,40 | Годен
2 | 0,43 | Годен
3 | 0,29 | Годен
4 | 0,37 | Годен
5 | 0,58 | Годен
6 | 0,58 | Годен
7 | 0,37 | Годен
8 | 0,41 | Годен
9 | 0,41 | Годен
10 | 0,54 | Годен
11 | 0,67 | Годен
12 | 0,78 | Годен
13 | 0,33 | Годен
14 | 0,44 | Годен
15 | 0,63 | Годен
16 | 0,65 | Годен
17 | 0,71 | Годен
18 | 0,79 | Годен
19 | 0,37 | Годен
20 | 0,44 | Годен
21 | 0,52 | Годен
22 | 0,62 | Годен
23 | 0,67 | Годен
24 | 0,75 | Годен
25 | 0,40 | Годен
26 | 0,39 | Годен
27 | 0,52 | Годен
28 | 0,64 | Годен
29 | 0,80 | Годен
30 | 0,75 | Годен
31 | 0,41 | Годен
32 | 0,33 | Годен
33 | 0,49 | Годен
34 | 0,68 | Годен
35 | 0,94 | Годен
36 | 0,41 | Годен
37 | 0,31 | Годен
38 | 0,31 | Годен

## 317.25.00_TC5
Номер операции: |  | 317.25.00
Элемент: |  | TC5
Количество кристаллов: |  | 38
Количество годных: |  | 36
Процент годных: |  | 94%
Наименование
| Сопротивление открытого канала, Ом*мм | Напряжение отсечки, В | Максимум крутизны, См/мм | Ток утечки затвора, А/мм | Начальный ток стока, A/мм | Напряжение пробоя сток-исток, В | Коэффициент передачи, дБ
| Не менее 1,25 Ом*мм Не более 2,1 Ом*мм | Не менее -1,8 В Не более -1,33 В | Не менее 0,32 См/мм | Не менее -2E-05 А/мм | Не менее 0,32 A/мм Не более 0,56 A/мм | Не менее 11 В | Не менее 8 дБ
№ кристалла | Измеренное значение | Измеренное значение | Измеренное значение | Измеренное значение | Измеренное значение | Измеренное значение | Измеренное значение | Соответствие
1 | 1,60 | -1,40 | 0,43 | -2,82E-6 | 0,44 | 13,80 | 13,60 | Годен
2 | 1,62 | -1,40 | 0,43 | -2,63E-6 | 0,44 | 13,80 | 13,50 | Годен
3 | 1,41 | не число | 2,67E-3 | -2,24E-8 | 0,69 | 0,10 | -37,47 | Брак
4 | 1,57 | -1,42 | 0,42 | -3,83E-6 | 0,44 | 13,30 | 13,50 | Годен
5 | 1,60 | -1,37 | 0,42 | -3,02E-6 | 0,42 | 13,90 | 13,44 | Годен
6 | 1,63 | -1,37 | 0,41 | -2,72E-6 | 0,42 | 13,90 | 13,33 | Годен
7 | 1,65 | -1,37 | 0,41 | -2,85E-6 | 0,42 | 13,80 | 13,21 | Годен
8 | 1,66 | -1,39 | 0,42 | -2,81E-6 | 0,43 | 13,20 | 13,33 | Годен
9 | 1,56 | -1,89 | 0,41 | -3,91E-6 | 0,44 | 13,10 | 13,55 | Брак
10 | 1,56 | -1,40 | 0,41 | -3,29E-6 | 0,43 | 13,50 | 13,40 | Годен
11 | 1,60 | -1,38 | 0,41 | -3,48E-6 | 0,42 | 13,70 | 13,32 | Годен
12 | 1,59 | -1,36 | 0,41 | -2,69E-6 | 0,41 | 13,70 | 13,32 | Годен
13 | 1,65 | -1,40 | 0,40 | -3,34E-6 | 0,42 | 13,60 | 13,16 | Годен
14 | 1,56 | -1,44 | 0,41 | -3,77E-6 | 0,44 | 13,20 | 13,47 | Годен
15 | 1,53 | -1,40 | 0,42 | -3,11E-6 | 0,43 | 13,60 | 13,44 | Годен
16 | 1,62 | -1,34 | 0,41 | -2,93E-6 | 0,41 | 13,70 | 13,24 | Годен
17 | 1,61 | -1,35 | 0,41 | -2,74E-6 | 0,41 | 13,70 | 13,21 | Годен
18 | 1,63 | -1,36 | 0,40 | -2,67E-6 | 0,41 | 13,70 | 13,14 | Годен
19 | 1,66 | -1,40 | 0,40 | -2,93E-6 | 0,42 | 13,50 | 13,06 | Годен
20 | 1,54 | -1,43 | 0,42 | -3,74E-6 | 0,44 | 13,30 | 13,51 | Годен
21 | 1,53 | -1,40 | 0,41 | -2,87E-6 | 0,43 | 13,60 | 13,40 | Годен
22 | 1,57 | -1,35 | 0,40 | -2,48E-6 | 0,41 | 13,20 | 13,31 | Годен
23 | 1,64 | -1,36 | 0,40 | -3,13E-6 | 0,40 | 13,60 | 13,15 | Годен
24 | 1,63 | -1,37 | 0,40 | -2,43E-6 | 0,40 | 13,60 | 13,16 | Годен
25 | 1,67 | -1,40 | 0,39 | -2,38E-6 | 0,41 | 13,50 | 12,94 | Годен
26 | 1,54 | -1,41 | 0,41 | -3,76E-6 | 0,44 | 13,40 | 13,48 | Годен
27 | 1,54 | -1,38 | 0,41 | -3,03E-6 | 0,42 | 13,50 | 13,38 | Годен
28 | 1,58 | -1,34 | 0,40 | -3,10E-6 | 0,41 | 13,70 | 13,25 | Годен
29 | 1,62 | -1,35 | 0,40 | -2,48E-6 | 0,40 | 13,70 | 13,20 | Годен
30 | 1,65 | -1,36 | 0,39 | -2,37E-6 | 0,40 | 13,70 | 13,07 | Годен
31 | 1,65 | -1,40 | 0,40 | -2,71E-6 | 0,42 | 13,40 | 13,12 | Годен
32 | 1,54 | -1,45 | 0,41 | -4,26E-6 | 0,44 | 13,20 | 13,41 | Годен
33 | 1,57 | -1,40 | 0,40 | -3,26E-6 | 0,42 | 13,50 | 13,35 | Годен
34 | 1,60 | -1,40 | 0,40 | -3,93E-6 | 0,42 | 13,50 | 13,25 | Годен
35 | 1,62 | -1,40 | 0,40 | -2,53E-6 | 0,41 | 13,80 | 13,16 | Годен
36 | 1,65 | -1,39 | 0,39 | -2,75E-6 | 0,41 | 12,50 | 13,09 | Годен
37 | 1,60 | -1,41 | 0,41 | -3,39E-6 | 0,43 | 13,50 | 13,49 | Годен
38 | 1,60 | -1,51 | 0,40 | -2,89E-6 | 0,43 | 13,40 | 13,27 | Годен

## 560.00.00_TC1
Номер операции: |  | 560.00.00
Элемент: |  | TC1
Количество кристаллов: |  | 38
Количество годных: |  | 37
Процент годных: |  | 97%
Наименование
Емкость элемента, Ф
Не менее 1E-13 Ф Не более 6E-13 Ф
№ кристалла | Измеренное значение | Соответствие
1 | 2,98E-13 | Годен
2 | 2,97E-13 | Годен
3 | -1,97E-8 | Брак
4 | 3,03E-13 | Годен
5 | 3,12E-13 | Годен
6 | 3,04E-13 | Годен
7 | 2,93E-13 | Годен
8 | 3,24E-13 | Годен
9 | 2,99E-13 | Годен
10 | 3,17E-13 | Годен
11 | 3,20E-13 | Годен
12 | 3,05E-13 | Годен
13 | 3,07E-13 | Годен
14 | 2,97E-13 | Годен
15 | 3,20E-13 | Годен
16 | 3,12E-13 | Годен
17 | 3,10E-13 | Годен
18 | 3,05E-13 | Годен
19 | 3,00E-13 | Годен
20 | 2,96E-13 | Годен
21 | 3,13E-13 | Годен
22 | 3,14E-13 | Годен
23 | 3,16E-13 | Годен
24 | 3,00E-13 | Годен
25 | 3,10E-13 | Годен
26 | 3,05E-13 | Годен
27 | 3,03E-13 | Годен
28 | 3,10E-13 | Годен
29 | 3,10E-13 | Годен
30 | 3,11E-13 | Годен
31 | 2,99E-13 | Годен
32 | 2,93E-13 | Годен
33 | 3,05E-13 | Годен
34 | 3,09E-13 | Годен
35 | 3,06E-13 | Годен
36 | 3,03E-13 | Годен
37 | 3,01E-13 | Годен
38 | 3,04E-13 | Годен

## 560.00.00_TC5
Номер операции: |  | 560.00.00
Элемент: |  | TC5
Количество кристаллов: |  | 38
Количество годных: |  | 37
Процент годных: |  | 97%
Наименование
| Сопротивление открытого канала, Ом*мм | Напряжение отсечки, В | Максимум крутизны, См/мм | Ток утечки затвора, А/мм | Начальный ток стока, A/мм | Напряжение пробоя сток-исток, В | Коэффициент передачи, дБ
| Не менее 1,2 Ом*мм Не более 2,3 Ом*мм | Не менее -1,9 В Не более -1,3 В | Не менее 0,3 См/мм | Не менее -3E-05 А/мм | Не менее 0,3 A/мм Не более 0,6 A/мм | Не менее 10 В | Не менее 7,8 дБ
№ кристалла | Измеренное значение | Измеренное значение | Измеренное значение | Измеренное значение | Измеренное значение | Измеренное значение | Измеренное значение | Соответствие
1 | 1,63 | -1,40 | 0,42 | -2,60E-6 | 0,43 | 13,90 | 13,60 | Годен
2 | 1,64 | -1,39 | 0,42 | -2,46E-6 | 0,43 | 13,90 | 13,50 | Годен
3 | 1,40 | не число | 5,33E-3 | -3,59E-8 | 0,68 | 0,10 | -37,47 | Брак
4 | 1,59 | -1,42 | 0,42 | -3,57E-6 | 0,43 | 13,40 | 13,50 | Годен
5 | 1,63 | -1,36 | 0,42 | -2,89E-6 | 0,42 | 14,00 | 13,44 | Годен
6 | 1,66 | -1,37 | 0,41 | -2,58E-6 | 0,42 | 13,90 | 13,33 | Годен
7 | 1,70 | -1,36 | 0,41 | -2,55E-6 | 0,41 | 13,90 | 13,21 | Годен
8 | 1,70 | -1,38 | 0,41 | -2,34E-6 | 0,42 | 13,40 | 13,33 | Годен
9 | 1,59 | -1,89 | 0,41 | -3,60E-6 | 0,44 | 13,20 | 13,55 | Годен
10 | 1,59 | -1,39 | 0,41 | -3,03E-6 | 0,42 | 13,60 | 13,40 | Годен
11 | 1,62 | -1,37 | 0,41 | -3,28E-6 | 0,42 | 13,70 | 13,32 | Годен
12 | 1,63 | -1,36 | 0,41 | -2,55E-6 | 0,41 | 13,80 | 13,32 | Годен
13 | 1,69 | -1,40 | 0,40 | -3,08E-6 | 0,42 | 13,70 | 13,16 | Годен
14 | 1,58 | -1,43 | 0,41 | -3,65E-6 | 0,44 | 13,30 | 13,47 | Годен
15 | 1,55 | -1,40 | 0,41 | -2,90E-6 | 0,43 | 13,60 | 13,44 | Годен
16 | 1,63 | -1,34 | 0,41 | -2,77E-6 | 0,40 | 13,80 | 13,24 | Годен
17 | 1,63 | -1,34 | 0,40 | -2,64E-6 | 0,40 | 13,70 | 13,21 | Годен
18 | 1,67 | -1,35 | 0,40 | -2,42E-6 | 0,40 | 13,80 | 13,14 | Годен
19 | 1,69 | -1,39 | 0,40 | -2,74E-6 | 0,41 | 13,60 | 13,06 | Годен
20 | 1,56 | -1,43 | 0,42 | -3,52E-6 | 0,44 | 13,40 | 13,51 | Годен
21 | 1,55 | -1,39 | 0,41 | -2,74E-6 | 0,42 | 13,60 | 13,40 | Годен
22 | 1,58 | -1,35 | 0,40 | -2,43E-6 | 0,40 | 13,30 | 13,31 | Годен
23 | 1,66 | -1,35 | 0,40 | -2,93E-6 | 0,40 | 13,70 | 13,15 | Годен
24 | 1,66 | -1,36 | 0,40 | -2,28E-6 | 0,40 | 13,70 | 13,16 | Годен
25 | 1,70 | -1,39 | 0,38 | -2,22E-6 | 0,40 | 13,50 | 12,94 | Годен
26 | 1,56 | -1,40 | 0,41 | -3,40E-6 | 0,43 | 13,50 | 13,48 | Годен
27 | 1,56 | -1,38 | 0,41 | -2,84E-6 | 0,42 | 13,50 | 13,38 | Годен
28 | 1,59 | -1,34 | 0,40 | -3,01E-6 | 0,40 | 13,80 | 13,25 | Годен
29 | 1,64 | -1,35 | 0,40 | -2,31E-6 | 0,40 | 13,80 | 13,20 | Годен
30 | 1,68 | -1,35 | 0,39 | -2,20E-6 | 0,39 | 13,80 | 13,07 | Годен
31 | 1,68 | -1,40 | 0,39 | -2,43E-6 | 0,41 | 13,50 | 13,12 | Годен
32 | 1,56 | -1,44 | 0,40 | -4,02E-6 | 0,43 | 13,30 | 13,41 | Годен
33 | 1,59 | -1,39 | 0,40 | -3,03E-6 | 0,42 | 13,60 | 13,35 | Годен
34 | 1,63 | -1,39 | 0,40 | -3,57E-6 | 0,41 | 13,60 | 13,25 | Годен
35 | 1,65 | -1,39 | 0,40 | -2,43E-6 | 0,41 | 13,80 | 13,16 | Годен
36 | 1,70 | -1,38 | 0,39 | -2,36E-6 | 0,40 | 12,80 | 13,09 | Годен
37 | 1,62 | -1,40 | 0,41 | -3,17E-6 | 0,42 | 13,60 | 13,49 | Годен
38 | 1,65 | -1,49 | 0,40 | -2,69E-6 | 0,42 | 13,50 | 13,27 | Годен

## 560.00.00_TC6
Номер операции: |  | 560.00.00
Элемент: |  | TC6
Количество кристаллов: |  | 38
Количество годных: |  | 36
Процент годных: |  | 94%
Наименование
| Коэффициент передачи в открытом состоянии на частоте 20 ГГц, Дб | Коэффициент передачи в закрытом состоянии на частоте 1 ГГц, Дб | Сопротивление открытого канала, Ом*мм | Начальный ток стока, A/мм
| Не менее -1,5 Дб | Не более -15 Дб | Не менее 1,2 Ом*мм Не более 3 Ом*мм | Не менее 0,3 A/мм
№ кристалла | Измеренное значение | Измеренное значение | Измеренное значение | Измеренное значение | Соответствие
1 | -0,73 | -20,27 | 2,52 | 0,41 | Годен
2 | -0,73 | -20,40 | 2,58 | 0,40 | Годен
3 | -0,78 | -0,13 | 1,14 | 0,51 | Брак
4 | -0,79 | -20,41 | 2,48 | 0,41 | Годен
5 | -0,79 | -20,40 | 2,54 | 0,41 | Годен
6 | -0,83 | -2,61 | 3,15 | 0,34 | Брак
7 | -0,79 | -20,47 | 2,63 | 0,39 | Годен
8 | -0,66 | -20,16 | 2,69 | 0,38 | Годен
9 | -0,76 | -20,37 | 2,42 | 0,44 | Годен
10 | -0,83 | -20,41 | 2,45 | 0,42 | Годен
11 | -0,78 | -21,10 | 2,53 | 0,39 | Годен
12 | -0,76 | -20,39 | 2,51 | 0,39 | Годен
13 | -0,77 | -20,44 | 2,68 | 0,39 | Годен
14 | -0,80 | -20,46 | 2,44 | 0,42 | Годен
15 | -0,81 | -20,41 | 2,40 | 0,41 | Годен
16 | -0,81 | -20,43 | 2,54 | 0,39 | Годен
17 | -0,79 | -20,44 | 2,55 | 0,38 | Годен
18 | -0,80 | -20,48 | 2,60 | 0,38 | Годен
19 | -0,82 | -20,48 | 2,69 | 0,38 | Годен
20 | -0,79 | -20,48 | 2,42 | 0,42 | Годен
21 | -0,80 | -20,43 | 2,41 | 0,41 | Годен
22 | -0,80 | -20,44 | 2,46 | 0,40 | Годен
23 | -0,82 | -20,47 | 2,58 | 0,39 | Годен
24 | -0,82 | -20,48 | 2,58 | 0,39 | Годен
25 | -0,81 | -20,43 | 2,66 | 0,39 | Годен
26 | -0,78 | -20,42 | 2,41 | 0,43 | Годен
27 | -0,83 | -20,40 | 2,44 | 0,41 | Годен
28 | -0,81 | -20,44 | 2,50 | 0,40 | Годен
29 | -0,82 | -20,39 | 2,56 | 0,39 | Годен
30 | -0,83 | -20,47 | 2,62 | 0,39 | Годен
31 | -0,82 | -20,42 | 2,65 | 0,40 | Годен
32 | -0,74 | -20,39 | 2,42 | 0,43 | Годен
33 | -0,85 | -20,46 | 2,48 | 0,41 | Годен
34 | -0,84 | -20,42 | 2,54 | 0,40 | Годен
35 | -0,81 | -20,45 | 2,56 | 0,40 | Годен
36 | -0,72 | -20,34 | 2,61 | 0,40 | Годен
37 | -0,70 | -20,41 | 2,56 | 0,41 | Годен
38 | -0,71 | -20,39 | 2,59 | 0,40 | Годен

## 560.00.00_TC8
Номер операции: |  | 560.00.00
Элемент: |  | TC8
Количество кристаллов: |  | 38
Количество годных: |  | 38
Процент годных: |  | 100%
Наименование
Сопротивление межприборной изоляции, ГОм
Не менее 0,1 ГОм
№ кристалла | Измеренное значение | Соответствие
1 | 0,65 | Годен
2 | 0,78 | Годен
3 | 0,62 | Годен
4 | 0,58 | Годен
5 | 0,76 | Годен
6 | 0,71 | Годен
7 | 0,58 | Годен
8 | 0,87 | Годен
9 | 0,65 | Годен
10 | 0,73 | Годен
11 | 0,65 | Годен
12 | 0,90 | Годен
13 | 0,50 | Годен
14 | 0,65 | Годен
15 | 0,75 | Годен
16 | 0,79 | Годен
17 | 0,84 | Годен
18 | 0,96 | Годен
19 | 0,57 | Годен
20 | 0,62 | Годен
21 | 0,68 | Годен
22 | 0,72 | Годен
23 | 0,88 | Годен
24 | 0,91 | Годен
25 | 0,57 | Годен
26 | 0,57 | Годен
27 | 0,65 | Годен
28 | 0,76 | Годен
29 | 0,93 | Годен
30 | 0,85 | Годен
31 | 0,57 | Годен
32 | 0,49 | Годен
33 | 0,63 | Годен
34 | 0,79 | Годен
35 | 1,02 | Годен
36 | 0,43 | Годен
37 | 0,42 | Годен
38 | 0,38 | Годен

## 560.00.00_TC10
Номер операции: |  | 560.00.00
Элемент: |  | TC10
Количество кристаллов: |  | 38
Количество годных: |  | 34
Процент годных: |  | 89%
Наименование
Сопротивление затвора, Ом
Не более 30 Ом
№ кристалла | Измеренное значение | Соответствие
1 | 1,75E9 | Брак
2 | 19,15 | Годен
3 | 3,11E9 | Брак
4 | 21,34 | Годен
5 | 21,37 | Годен
6 | 20,82 | Годен
7 | 19,32 | Годен
8 | 3,50E9 | Брак
9 | 21,69 | Годен
10 | 20,76 | Годен
11 | 20,46 | Годен
12 | 20,54 | Годен
13 | 18,93 | Годен
14 | 19,83 | Годен
15 | 20,96 | Годен
16 | 20,48 | Годен
17 | 20,56 | Годен
18 | 20,13 | Годен
19 | 19,59 | Годен
20 | 19,80 | Годен
21 | 19,53 | Годен
22 | 20,36 | Годен
23 | 20,35 | Годен
24 | 20,35 | Годен
25 | 19,56 | Годен
26 | 20,15 | Годен
27 | 19,66 | Годен
28 | 19,46 | Годен
29 | 19,92 | Годен
30 | 20,26 | Годен
31 | 20,60 | Годен
32 | 7,58E8 | Брак
33 | 18,61 | Годен
34 | 19,04 | Годен
35 | 19,43 | Годен
36 | 20,22 | Годен
37 | 19,17 | Годен
38 | 19,94 | Годен

## 560.00.00_TC12
Номер операции: |  | 560.00.00
Элемент: |  | TC12
Количество кристаллов: |  | 38
Количество годных: |  | 38
Процент годных: |  | 100%
Наименование
| Контактное сопротивление омических контактов, Ом*мм | Слоевое cопротивление, Ом/кв
| Не более 0,4 Ом*мм | Не менее 135 Ом/кв Не более 185 Ом/кв
№ кристалла | Измеренное значение | Измеренное значение | Соответствие
1 | 0,20 | 145,62 | Годен
2 | 0,20 | 146,10 | Годен
3 | 0,23 | 146,63 | Годен
4 | 0,18 | 147,32 | Годен
5 | 0,20 | 146,02 | Годен
6 | 0,19 | 144,69 | Годен
7 | 0,21 | 144,85 | Годен
8 | 0,21 | 146,68 | Годен
9 | 0,19 | 148,58 | Годен
10 | 0,17 | 147,65 | Годен
11 | 0,18 | 146,60 | Годен
12 | 0,17 | 145,38 | Годен
13 | 0,21 | 144,42 | Годен
14 | 0,17 | 147,68 | Годен
15 | 0,15 | 146,90 | Годен
16 | 0,18 | 147,02 | Годен
17 | 0,17 | 145,86 | Годен
18 | 0,18 | 144,82 | Годен
19 | 0,20 | 144,00 | Годен
20 | 0,16 | 147,17 | Годен
21 | 0,15 | 147,10 | Годен
22 | 0,14 | 147,42 | Годен
23 | 0,17 | 146,43 | Годен
24 | 0,17 | 145,08 | Годен
25 | 0,19 | 143,72 | Годен
26 | 0,16 | 147,47 | Годен
27 | 0,16 | 146,95 | Годен
28 | 0,16 | 146,65 | Годен
29 | 0,18 | 146,41 | Годен
30 | 0,19 | 144,85 | Годен
31 | 0,21 | 143,80 | Годен
32 | 0,17 | 147,49 | Годен
33 | 0,17 | 146,96 | Годен
34 | 0,18 | 146,49 | Годен
35 | 0,17 | 145,81 | Годен
36 | 0,21 | 144,54 | Годен
37 | 0,18 | 146,36 | Годен
38 | 0,20 | 145,88 | Годен

## 560.00.00_TC13
Номер операции: |  | 560.00.00
Элемент: |  | TC13
Количество кристаллов: |  | 38
Количество годных: |  | 38
Процент годных: |  | 100%
Наименование
Удельное поверхностное сопротивление тонкопленочного резистора, Ом/кв
Не менее 40 Ом/кв Не более 60 Ом/кв
№ кристалла | Измеренное значение | Соответствие
1 | 52,91 | Годен
2 | 52,70 | Годен
3 | 52,72 | Годен
4 | 53,42 | Годен
5 | 52,95 | Годен
6 | 52,84 | Годен
7 | 53,14 | Годен
8 | 53,31 | Годен
9 | 54,49 | Годен
10 | 53,72 | Годен
11 | 53,21 | Годен
12 | 52,87 | Годен
13 | 53,32 | Годен
14 | 55,14 | Годен
15 | 53,84 | Годен
16 | 53,22 | Годен
17 | 52,90 | Годен
18 | 52,78 | Годен
19 | 53,46 | Годен
20 | 55,20 | Годен
21 | 53,81 | Годен
22 | 53,35 | Годен
23 | 52,84 | Годен
24 | 52,77 | Годен
25 | 53,29 | Годен
26 | 55,21 | Годен
27 | 54,26 | Годен
28 | 53,27 | Годен
29 | 52,82 | Годен
30 | 52,74 | Годен
31 | 53,31 | Годен
32 | 54,71 | Годен
33 | 53,77 | Годен
34 | 53,24 | Годен
35 | 52,82 | Годен
36 | 53,31 | Годен
37 | 53,04 | Годен
38 | 52,83 | Годен

## 560.00.00_TC14
Номер операции: |  | 560.00.00
Элемент: |  | TC14
Количество кристаллов: |  | 38
Количество годных: |  | 38
Процент годных: |  | 100%
Наименование
Удельное поверхностное сопротивление тонкопленочного резистора, Ом/кв
Не менее 480 Ом/кв Не более 720 Ом/кв
№ кристалла | Измеренное значение | Соответствие
1 | 646,29 | Годен
2 | 630,21 | Годен
3 | 613,14 | Годен
4 | 668,64 | Годен
5 | 650,08 | Годен
6 | 629,65 | Годен
7 | 615,90 | Годен
8 | 612,61 | Годен
9 | 693,36 | Годен
10 | 670,91 | Годен
11 | 651,59 | Годен
12 | 633,47 | Годен
13 | 609,66 | Годен
14 | 696,89 | Годен
15 | 671,45 | Годен
16 | 651,74 | Годен
17 | 632,46 | Годен
18 | 618,75 | Годен
19 | 612,09 | Годен
20 | 694,19 | Годен
21 | 669,07 | Годен
22 | 649,42 | Годен
23 | 631,35 | Годен
24 | 618,45 | Годен
25 | 611,96 | Годен
26 | 685,87 | Годен
27 | 664,47 | Годен
28 | 645,96 | Годен
29 | 629,17 | Годен
30 | 615,86 | Годен
31 | 607,95 | Годен
32 | 677,19 | Годен
33 | 657,37 | Годен
34 | 641,96 | Годен
35 | 624,69 | Годен
36 | 610,70 | Годен
37 | 625,68 | Годен
38 | 615,80 | Годен

## 560.00.00_TC19
Номер операции: |  | 560.00.00
Элемент: |  | TC19
Количество кристаллов: |  | 38
Количество годных: |  | 38
Процент годных: |  | 100%
Наименование
Сопротивление элемента 'змейка', Ом
Не более 7 Ом
№ кристалла | Измеренное значение | Соответствие
1 | 1,41 | Годен
2 | 1,37 | Годен
3 | 1,20 | Годен
4 | 1,37 | Годен
5 | 1,36 | Годен
6 | 1,45 | Годен
7 | 1,42 | Годен
8 | 1,19 | Годен
9 | 1,43 | Годен
10 | 1,40 | Годен
11 | 1,33 | Годен
12 | 1,39 | Годен
13 | 1,34 | Годен
14 | 1,37 | Годен
15 | 1,32 | Годен
16 | 1,32 | Годен
17 | 1,35 | Годен
18 | 1,44 | Годен
19 | 1,40 | Годен
20 | 1,37 | Годен
21 | 1,31 | Годен
22 | 1,31 | Годен
23 | 1,33 | Годен
24 | 1,41 | Годен
25 | 1,38 | Годен
26 | 1,33 | Годен
27 | 1,31 | Годен
28 | 1,34 | Годен
29 | 1,32 | Годен
30 | 1,38 | Годен
31 | 1,39 | Годен
32 | 1,34 | Годен
33 | 1,32 | Годен
34 | 1,32 | Годен
35 | 1,34 | Годен
36 | 1,31 | Годен
37 | 1,27 | Годен
38 | 1,26 | Годен

## 560.00.00_TC20
Номер операции: |  | 560.00.00
Элемент: |  | TC20
Количество кристаллов: |  | 38
Количество годных: |  | 36
Процент годных: |  | 94%
Наименование
Сопротивление металлизированного отверстия, Ом
Не более 3 Ом
№ кристалла | Измеренное значение | Соответствие
1 | 0,81 | Годен
2 | 0,72 | Годен
3 | 2,71E9 | Брак
4 | 0,80 | Годен
5 | 0,81 | Годен
6 | 1,00 | Годен
7 | 0,91 | Годен
8 | 2,39E9 | Брак
9 | 0,70 | Годен
10 | 0,87 | Годен
11 | 0,73 | Годен
12 | 0,72 | Годен
13 | 0,77 | Годен
14 | 0,71 | Годен
15 | 0,72 | Годен
16 | 0,69 | Годен
17 | 0,73 | Годен
18 | 0,86 | Годен
19 | 0,76 | Годен
20 | 0,71 | Годен
21 | 0,71 | Годен
22 | 0,66 | Годен
23 | 0,73 | Годен
24 | 0,73 | Годен
25 | 0,72 | Годен
26 | 0,67 | Годен
27 | 0,67 | Годен
28 | 0,67 | Годен
29 | 0,69 | Годен
30 | 0,74 | Годен
31 | 0,72 | Годен
32 | 0,62 | Годен
33 | 0,67 | Годен
34 | 0,66 | Годен
35 | 0,67 | Годен
36 | 0,71 | Годен
37 | 0,64 | Годен
38 | 0,61 | Годен

## 560.00.00_TC21
Номер операции: |  | 560.00.00
Элемент: |  | TC21
Количество кристаллов: |  | 38
Количество годных: |  | 38
Процент годных: |  | 100%
Наименование
Сопротивление катушки индуктивности, Ом
Не более 4 Ом
№ кристалла | Измеренное значение | Соответствие
1 | 1,10 | Годен
2 | 1,23 | Годен
3 | 1,05 | Годен
4 | 1,22 | Годен
5 | 1,22 | Годен
6 | 1,21 | Годен
7 | 1,24 | Годен
8 | 1,06 | Годен
9 | 1,17 | Годен
10 | 1,39 | Годен
11 | 1,12 | Годен
12 | 1,16 | Годен
13 | 1,21 | Годен
14 | 1,20 | Годен
15 | 1,19 | Годен
16 | 1,15 | Годен
17 | 1,19 | Годен
18 | 1,20 | Годен
19 | 1,24 | Годен
20 | 1,16 | Годен
21 | 1,12 | Годен
22 | 1,12 | Годен
23 | 1,16 | Годен
24 | 1,20 | Годен
25 | 1,16 | Годен
26 | 1,16 | Годен
27 | 1,13 | Годен
28 | 1,12 | Годен
29 | 1,13 | Годен
30 | 1,17 | Годен
31 | 1,18 | Годен
32 | 1,10 | Годен
33 | 1,10 | Годен
34 | 1,11 | Годен
35 | 1,12 | Годен
36 | 1,10 | Годен
37 | 1,07 | Годен
38 | 1,07 | Годен

## 560.00.00_TC23
Номер операции: |  | 560.00.00
Элемент: |  | TC23
Количество кристаллов: |  | 38
Количество годных: |  | 38
Процент годных: |  | 100%
Наименование
| Удельная емкость МДМ-конденсатора, пФ/мм2 | Пробивное напряжение МДМ-конденсатора, В
| Не менее 270 пФ/мм2 Не более 350 пФ/мм2 | Не менее 20 В
№ кристалла | Измеренное значение | Измеренное значение | Соответствие
1 | 304,56 | 30,00 | Годен
2 | 303,03 | 30,00 | Годен
3 | 305,01 | 30,00 | Годен
4 | 304,13 | 30,00 | Годен
5 | 301,53 | 30,00 | Годен
6 | 299,68 | 30,00 | Годен
7 | 298,72 | 30,00 | Годен
8 | 302,22 | 30,00 | Годен
9 | 305,54 | 30,00 | Годен
10 | 301,88 | 30,00 | Годен
11 | 300,74 | 30,00 | Годен
12 | 298,91 | 30,00 | Годен
13 | 297,13 | 30,00 | Годен
14 | 302,84 | 30,00 | Годен
15 | 300,58 | 30,00 | Годен
16 | 299,49 | 30,00 | Годен
17 | 298,26 | 30,00 | Годен
18 | 295,88 | 30,00 | Годен
19 | 295,33 | 30,00 | Годен
20 | 300,59 | 30,00 | Годен
21 | 298,14 | 30,00 | Годен
22 | 297,55 | 30,00 | Годен
23 | 296,48 | 30,00 | Годен
24 | 294,64 | 30,00 | Годен
25 | 294,14 | 30,00 | Годен
26 | 298,94 | 30,00 | Годен
27 | 295,92 | 30,00 | Годен
28 | 295,29 | 30,00 | Годен
29 | 294,47 | 30,00 | Годен
30 | 292,66 | 30,00 | Годен
31 | 292,42 | 30,00 | Годен
32 | 299,37 | 30,00 | Годен
33 | 294,17 | 30,00 | Годен
34 | 293,13 | 30,00 | Годен
35 | 291,94 | 30,00 | Годен
36 | 292,30 | 30,00 | Годен
37 | 295,73 | 30,00 | Годен
38 | 294,45 | 30,00 | Годен