## 180.50.00_TC16
Номер операции: |  | 180.50.00 | Приложение 1 к МСЛ №
Элемент: |  | TC16
Количество кристаллов: |  | 25
Количество годных: |  | 25
Процент годных: |  | 100%
Контролируемый параметр, ед. изм.
Сопротивление цепочки, Ом
не более 17
№ кристалла | Измеренное значение | Соответствие
1 | 12,83 | Годен
2 | 13,04 | Годен
3 | 13,18 | Годен
4 | 12,64 | Годен
5 | 12,88 | Годен
6 | 12,92 | Годен
7 | 12,58 | Годен
8 | 12,50 | Годен
9 | 12,71 | Годен
10 | 12,96 | Годен
11 | 12,59 | Годен
12 | 12,33 | Годен
13 | 12,47 | Годен
14 | 13,09 | Годен
15 | 12,41 | Годен
16 | 12,48 | Годен
17 | 12,50 | Годен
18 | 12,88 | Годен
19 | 12,50 | Годен
20 | 12,78 | Годен
21 | 12,98 | Годен
22 | 12,58 | Годен
23 | 12,86 | Годен
24 | 13,17 | Годен
25 | 12,90 | Годен

## 180.55.00_TC17
Номер операции: |  | 180.55.00 | Приложение 2 к МСЛ №
Элемент: |  | TC17
Количество кристаллов: |  | 25
Количество годных: |  | 25
Процент годных: |  | 100%
Контролируемый параметр, ед. изм.
Сопротивление цепочки, Ом
не более 12
№ кристалла | Измеренное значение | Соответствие
1 | 5,11 | Годен
2 | 5,12 | Годен
3 | 5,18 | Годен
4 | 5,03 | Годен
5 | 5,13 | Годен
6 | 5,17 | Годен
7 | 5,04 | Годен
8 | 5,03 | Годен
9 | 5,03 | Годен
10 | 5,13 | Годен
11 | 5,11 | Годен
12 | 5,03 | Годен
13 | 5,01 | Годен
14 | 5,10 | Годен
15 | 5,08 | Годен
16 | 5,06 | Годен
17 | 5,06 | Годен
18 | 5,06 | Годен
19 | 5,12 | Годен
20 | 5,11 | Годен
21 | 5,11 | Годен
22 | 5,21 | Годен
23 | 5,16 | Годен
24 | 5,16 | Годен
25 | 5,37 | Годен

## 295.65.00_TC18
Номер операции: |  | 295.65.00 | Приложение 3 к МСЛ №
Элемент: |  | TC18
Количество кристаллов: |  | 25
Количество годных: |  | 25
Процент годных: |  | 100%
Контролируемый параметр, ед. изм.
Сопротивление цепочки, Ом
не более 7
№ кристалла | Измеренное значение | Соответствие
1 | 2,65 | Годен
2 | 2,71 | Годен
3 | 4,34 | Годен
4 | 2,60 | Годен
5 | 2,64 | Годен
6 | 2,70 | Годен
7 | 2,64 | Годен
8 | 2,57 | Годен
9 | 2,58 | Годен
10 | 2,66 | Годен
11 | 2,61 | Годен
12 | 2,54 | Годен
13 | 2,55 | Годен
14 | 2,61 | Годен
15 | 2,58 | Годен
16 | 2,53 | Годен
17 | 2,50 | Годен
18 | 2,61 | Годен
19 | 2,52 | Годен
20 | 2,52 | Годен
21 | 2,64 | Годен
22 | 2,54 | Годен
23 | 2,57 | Годен
24 | 2,64 | Годен
25 | 2,58 | Годен

## 317.10.00_TC8
Номер операции: |  | 317.10.00 | Приложение 4 к МСЛ №
Элемент: |  | TC8
Количество кристаллов: |  | 25
Количество годных: |  | 23
Процент годных: |  | 92%
Контролируемый параметр, ед. изм.
Сопротивление межприборной изоляции, ГОм
не менее 0,15
№ кристалла | Измеренное значение | Соответствие
1 | 0,45 | Годен
2 | 0,45 | Годен
3 | 0,12 | Брак
4 | 0,53 | Годен
5 | 0,62 | Годен
6 | 0,49 | Годен
7 | 0,53 | Годен
8 | 0,66 | Годен
9 | 0,67 | Годен
10 | 0,58 | Годен
11 | 1,00E-6 | Брак
12 | 0,65 | Годен
13 | 0,68 | Годен
14 | 0,63 | Годен
15 | 0,62 | Годен
16 | 0,68 | Годен
17 | 0,78 | Годен
18 | 0,63 | Годен
19 | 0,58 | Годен
20 | 0,70 | Годен
21 | 0,67 | Годен
22 | 0,57 | Годен
23 | 0,77 | Годен
24 | 0,70 | Годен
25 | 0,37 | Годен

## 317.25.00_TC5
Номер операции: |  | 317.25.00 | Приложение 5 к МСЛ №
Элемент: |  | TC5
Количество кристаллов: |  | 25
Количество годных: |  | 13
Процент годных: |  | 52%
Контролируемый параметр, ед. изм.
| Сопротивление открытого канала, Ом*мм | Напряжение отсечки, В | Максимум крутизны, См/мм | Ток утечки затвора, А/мм | Начальный ток стока, A/мм | Напряжение пробоя сток-исток, В | Коэффициент передачи, дБ
| не менее 1,25; не более 2,1 | не менее -1,8; не более -1,33 | не менее 0,32 | не менее -2E-05 | не менее 0,32; не более 0,56 | не менее 11 | не менее 8
№ кристалла | Измеренное значение | Измеренное значение | Измеренное значение | Измеренное значение | Измеренное значение | Измеренное значение | Измеренное значение | Соответствие
1 | 1,70 | -1,59 | 0,38 | -1,19E-5 | 0,44 | 11,10 | 12,80 | Годен
2 | 1,67 | -1,65 | 0,38 | -1,06E-5 | 0,45 | 11,40 | 12,84 | Годен
3 | 0,97 | не число | 1,33E-3 | -2,13E-7 | 1,33 | 0,10 | -52,35 | Брак
4 | 1,71 | -1,62 | 0,38 | -1,05E-5 | 0,44 | 11,70 | 12,69 | Годен
5 | 1,74 | -1,67 | 0,37 | -8,91E-6 | 0,44 | 11,50 | 12,65 | Годен
6 | 1,73 | -1,68 | 0,36 | -8,87E-6 | 0,45 | 12,60 | 12,72 | Годен
7 | 1,68 | -1,57 | 0,39 | -1,42E-5 | 0,44 | 10,60 | 12,84 | Брак
8 | 1,68 | -1,63 | 0,37 | -9,91E-6 | 0,44 | 11,00 | 12,69 | Годен
9 | 1,72 | -1,68 | 0,37 | -9,42E-6 | 0,44 | 10,90 | 12,68 | Брак
10 | 1,71 | -1,73 | 0,36 | -1,00E-5 | 0,45 | 10,60 | 12,74 | Брак
11 | 1,68 | -1,58 | 0,39 | -1,28E-5 | 0,45 | 10,60 | 12,96 | Брак
12 | 1,66 | -1,64 | 0,38 | -9,88E-6 | 0,45 | 11,20 | 12,69 | Годен
13 | 1,72 | -1,68 | 0,37 | -8,49E-6 | 0,45 | 11,40 | 12,73 | Годен
14 | 1,69 | -1,72 | 0,36 | -9,38E-6 | 0,46 | 10,60 | 12,75 | Брак
15 | 1,64 | -1,57 | 0,39 | -1,39E-5 | 0,45 | 11,30 | 12,98 | Годен
16 | 1,65 | -1,65 | 0,38 | -9,92E-6 | 0,46 | 10,80 | 12,70 | Брак
17 | 1,89 | -1,66 | 0,32 | -7,93E-6 | 0,38 | 11,50 | 11,98 | Годен
18 | 1,66 | -1,74 | 0,37 | -9,45E-6 | 0,46 | 10,90 | 12,78 | Брак
19 | 1,65 | -1,65 | 0,38 | -1,18E-5 | 0,46 | 10,80 | 12,83 | Брак
20 | 1,71 | -1,70 | 0,37 | -9,80E-6 | 0,46 | 11,10 | 12,70 | Годен
21 | 1,67 | -1,73 | 0,37 | -1,06E-5 | 0,47 | 10,90 | 12,83 | Брак
22 | 1,61 | -1,62 | 0,39 | -2,15E-5 | 0,46 | 11,00 | 12,89 | Брак
23 | 1,65 | -1,69 | 0,38 | -1,40E-5 | 0,47 | 11,30 | 12,83 | Годен
24 | 1,62 | -1,70 | 0,37 | -1,38E-5 | 0,47 | 11,40 | 12,85 | Годен
25 | 1,66 | -1,58 | 0,39 | -3,98E-5 | 0,45 | 10,90 | 12,93 | Брак

## 560.00.00_TC1
Номер операции: |  | 560.00.00 | Приложение 6 к МСЛ №
Элемент: |  | TC1
Количество кристаллов: |  | 25
Количество годных: |  | 19
Процент годных: |  | 76%
Контролируемый параметр, ед. изм.
Емкость элемента, Ф
не менее 1E-13; не более 6E-13
№ кристалла | Измеренное значение | Соответствие
1 | -2,02E-8 | Брак
2 | 3,22E-13 | Годен
3 | -2,02E-8 | Брак
4 | 3,30E-13 | Годен
5 | 3,44E-13 | Годен
6 | 3,11E-13 | Годен
7 | -2,02E-8 | Брак
8 | 3,23E-13 | Годен
9 | 3,13E-13 | Годен
10 | 3,18E-13 | Годен
11 | -2,02E-8 | Брак
12 | 3,13E-13 | Годен
13 | 3,17E-13 | Годен
14 | 3,17E-13 | Годен
15 | -2,02E-8 | Брак
16 | 3,11E-13 | Годен
17 | 3,24E-13 | Годен
18 | 3,10E-13 | Годен
19 | 3,12E-13 | Годен
20 | 3,15E-13 | Годен
21 | 3,11E-13 | Годен
22 | -2,03E-8 | Брак
23 | 3,14E-13 | Годен
24 | 2,93E-13 | Годен
25 | 2,92E-13 | Годен

## 560.00.00_TC5
Номер операции: |  | 560.00.00 | Приложение 7 к МСЛ №
Элемент: |  | TC5
Количество кристаллов: |  | 25
Количество годных: |  | 23
Процент годных: |  | 92%
Контролируемый параметр, ед. изм.
| Сопротивление открытого канала, Ом*мм | Напряжение отсечки, В | Максимум крутизны, См/мм | Ток утечки затвора, А/мм | Начальный ток стока, A/мм | Напряжение пробоя сток-исток, В | Коэффициент передачи, дБ
| не менее 1,2; не более 2,3 | не менее -1,9; не более -1,3 | не менее 0,3 | не менее -3E-05 | не менее 0,3; не более 0,6 | не менее 10 | не менее 7,8
№ кристалла | Измеренное значение | Измеренное значение | Измеренное значение | Измеренное значение | Измеренное значение | Измеренное значение | Измеренное значение | Соответствие
1 | 1,71 | -1,59 | 0,38 | -1,08E-5 | 0,44 | 11,20 | 12,80 | Годен
2 | 1,71 | -1,64 | 0,38 | -9,91E-6 | 0,45 | 11,40 | 12,84 | Годен
3 | 0,95 | не число | 1,33E-3 | -2,15E-7 | 1,33 | 0,10 | -52,35 | Брак
4 | 1,73 | -1,60 | 0,38 | -9,49E-6 | 0,44 | 11,80 | 12,69 | Годен
5 | 1,74 | -1,66 | 0,37 | -8,17E-6 | 0,44 | 11,60 | 12,65 | Годен
6 | 1,73 | -1,68 | 0,36 | -8,02E-6 | 0,45 | 12,70 | 12,72 | Годен
7 | 1,70 | -1,55 | 0,39 | -1,23E-5 | 0,44 | 10,80 | 12,84 | Годен
8 | 1,70 | -1,62 | 0,37 | -9,09E-6 | 0,44 | 11,10 | 12,69 | Годен
9 | 1,71 | -1,67 | 0,36 | -8,75E-6 | 0,44 | 11,00 | 12,68 | Годен
10 | 1,71 | -1,72 | 0,36 | -9,29E-6 | 0,45 | 10,60 | 12,74 | Годен
11 | 1,66 | -1,57 | 0,39 | -1,19E-5 | 0,45 | 10,70 | 12,96 | Годен
12 | 1,68 | -1,64 | 0,38 | -8,96E-6 | 0,45 | 11,30 | 12,69 | Годен
13 | 1,68 | -1,68 | 0,37 | -7,96E-6 | 0,45 | 11,40 | 12,73 | Годен
14 | 1,70 | -1,72 | 0,36 | -8,64E-6 | 0,45 | 10,70 | 12,75 | Годен
15 | 1,65 | -1,57 | 0,39 | -1,28E-5 | 0,45 | 11,40 | 12,98 | Годен
16 | 1,68 | -1,64 | 0,38 | -8,98E-6 | 0,45 | 10,90 | 12,70 | Годен
17 | 1,94 | -1,65 | 0,32 | -7,45E-6 | 0,38 | 11,50 | 11,98 | Годен
18 | 1,69 | -1,73 | 0,37 | -8,68E-6 | 0,46 | 11,00 | 12,78 | Годен
19 | 1,65 | -1,65 | 0,38 | -1,08E-5 | 0,46 | 11,00 | 12,83 | Годен
20 | 1,68 | -1,69 | 0,37 | -9,26E-6 | 0,46 | 11,10 | 12,70 | Годен
21 | 1,66 | -1,72 | 0,37 | -9,65E-6 | 0,46 | 11,00 | 12,83 | Годен
22 | 1,64 | -1,60 | 0,39 | -2,03E-5 | 0,46 | 11,10 | 12,89 | Годен
23 | 1,66 | -1,68 | 0,38 | -1,30E-5 | 0,46 | 11,40 | 12,83 | Годен
24 | 1,65 | -1,69 | 0,37 | -1,29E-5 | 0,47 | 11,40 | 12,85 | Годен
25 | 1,64 | -1,57 | 0,39 | -3,73E-5 | 0,45 | 10,90 | 12,93 | Брак

## 560.00.00_TC6
Номер операции: |  | 560.00.00 | Приложение 8 к МСЛ №
Элемент: |  | TC6
Количество кристаллов: |  | 25
Количество годных: |  | 18
Процент годных: |  | 72%
Контролируемый параметр, ед. изм.
| Коэффициент передачи в открытом состоянии на частоте 20 ГГц, дБ | Коэффициент передачи в закрытом состоянии на частоте 1 ГГц, дБ | Сопротивление открытого канала, Ом*мм | Начальный ток стока, A/мм | Напряжение отсечки, В | Напряжение отсечки, В | Напряжение отсечки, В
| не менее -1,5 | не более -15 | не менее 1,2; не более 3 | не менее 0,3 | не менее -1,8; не более -1,33 | не менее -1,8; не более -1,33 | не менее -1,8; не более -1,33
№ кристалла | Измеренное значение | Измеренное значение | Измеренное значение | Измеренное значение | Измеренное значение | Измеренное значение | Измеренное значение | Соответствие
1 | -0,65 | -20,15 | 2,72 | 0,42 | -1,63 | -1,45 | -1,45 | Годен
2 | -0,67 | -20,15 | 2,75 | 0,42 | -1,64 | -1,56 | -1,43 | Годен
3 | -0,54 | -0,16 | 1,45 | 1,10 | не число | -1,56 | не число | Брак
4 | -0,66 | -20,12 | 2,76 | 0,42 | -1,63 | -1,54 | -1,43 | Годен
5 | -0,66 | -20,17 | 2,77 | 0,43 | -1,70 | не число | -1,43 | Брак
6 | -0,65 | -20,08 | 2,75 | 0,43 | -1,72 | -1,65 | не число | Брак
7 | -0,70 | -20,05 | 2,69 | 0,42 | -1,64 | -1,05 | -1,37 | Брак
8 | -0,66 | -19,98 | 2,70 | 0,43 | -1,70 | -1,59 | -1,40 | Годен
9 | -0,67 | -20,66 | 2,75 | 0,42 | -1,65 | -1,69 | -1,49 | Годен
10 | -0,65 | -19,98 | 2,72 | 0,44 | -1,77 | -1,70 | -1,43 | Годен
11 | -0,65 | -20,02 | 2,65 | 0,43 | -1,65 | -1,26 | -1,36 | Брак
12 | -0,65 | -19,98 | 2,67 | 0,43 | -1,71 | -1,63 | -1,35 | Годен
13 | -0,67 | -20,25 | 2,68 | 0,43 | -1,65 | -1,67 | -1,39 | Годен
14 | -0,64 | -19,97 | 2,70 | 0,44 | -1,78 | не число | -1,43 | Брак
15 | -0,66 | -20,42 | 2,66 | 0,42 | -1,55 | -1,31 | -1,38 | Брак
16 | -0,66 | -20,25 | 2,68 | 0,43 | -1,67 | -1,65 | -1,36 | Годен
17 | -0,66 | -19,62 | 2,69 | 0,43 | -1,73 | -1,64 | -1,34 | Годен
18 | -0,65 | -20,65 | 2,68 | 0,44 | -1,67 | -1,68 | -1,35 | Годен
19 | -0,65 | -20,42 | 2,64 | 0,43 | -1,63 | -1,63 | -1,36 | Годен
20 | -0,67 | -20,82 | 2,70 | 0,43 | -1,65 | -1,73 | -1,42 | Годен
21 | -0,66 | -20,09 | 2,64 | 0,45 | -1,70 | -1,78 | -1,37 | Годен
22 | -0,67 | -20,11 | 2,61 | 0,43 | -1,66 | -1,60 | -1,37 | Годен
23 | -0,68 | -20,55 | 2,65 | 0,44 | -1,63 | -1,73 | -1,36 | Годен
24 | -0,69 | -20,21 | 2,63 | 0,44 | -1,67 | -1,74 | -1,36 | Годен
25 | -0,70 | -20,20 | 2,61 | 0,43 | -1,63 | -1,61 | -1,39 | Годен
-1,45
-1,40
-1,39
-1,37
-1,37
-1,41
-1,47
-1,42
-1,40
-1,36
-1,43
-1,40
-1,40

## 560.00.00_TC8
Номер операции: |  | 560.00.00 | Приложение 9 к МСЛ №
Элемент: |  | TC8
Количество кристаллов: |  | 25
Количество годных: |  | 24
Процент годных: |  | 96%
Контролируемый параметр, ед. изм.
Сопротивление межприборной изоляции, ГОм
не менее 0,1
№ кристалла | Измеренное значение | Соответствие
1 | 0,38 | Годен
2 | 0,19 | Годен
3 | 0,12 | Годен
4 | 0,49 | Годен
5 | 0,55 | Годен
6 | 0,47 | Годен
7 | 0,52 | Годен
8 | 0,61 | Годен
9 | 0,63 | Годен
10 | 0,56 | Годен
11 | 1,00E-6 | Брак
12 | 0,58 | Годен
13 | 0,65 | Годен
14 | 0,60 | Годен
15 | 0,54 | Годен
16 | 0,65 | Годен
17 | 0,76 | Годен
18 | 0,59 | Годен
19 | 0,56 | Годен
20 | 0,68 | Годен
21 | 0,64 | Годен
22 | 0,55 | Годен
23 | 0,74 | Годен
24 | 0,67 | Годен
25 | 0,35 | Годен

## 560.00.00_TC10
Номер операции: |  | 560.00.00 | Приложение 10 к МСЛ №
Элемент: |  | TC10
Количество кристаллов: |  | 25
Количество годных: |  | 24
Процент годных: |  | 96%
Контролируемый параметр, ед. изм.
Сопротивление затвора, Ом
не более 30
№ кристалла | Измеренное значение | Соответствие
1 | 16,06 | Годен
2 | 17,28 | Годен
3 | 1,19E9 | Брак
4 | 15,38 | Годен
5 | 16,36 | Годен
6 | 17,17 | Годен
7 | 16,10 | Годен
8 | 15,62 | Годен
9 | 16,47 | Годен
10 | 16,65 | Годен
11 | 17,34 | Годен
12 | 15,56 | Годен
13 | 15,59 | Годен
14 | 17,20 | Годен
15 | 16,36 | Годен
16 | 15,61 | Годен
17 | 13,21 | Годен
18 | 16,79 | Годен
19 | 15,82 | Годен
20 | 16,10 | Годен
21 | 16,73 | Годен
22 | 16,38 | Годен
23 | 16,08 | Годен
24 | 16,60 | Годен
25 | 16,54 | Годен

## 560.00.00_TC12
Номер операции: |  | 560.00.00 | Приложение 11 к МСЛ №
Элемент: |  | TC12
Количество кристаллов: |  | 25
Количество годных: |  | 25
Процент годных: |  | 100%
Контролируемый параметр, ед. изм.
| Контактное сопротивление омических контактов, Ом*мм | Слоевое cопротивление, Ом/кв
| не более 0,4 | не менее 135; не более 185
№ кристалла | Измеренное значение | Измеренное значение | Соответствие
1 | 0,20 | 149,72 | Годен
2 | 0,20 | 149,31 | Годен
3 | 0,21 | 149,27 | Годен
4 | 0,20 | 150,33 | Годен
5 | 0,20 | 149,66 | Годен
6 | 0,21 | 149,10 | Годен
7 | 0,18 | 152,59 | Годен
8 | 0,17 | 150,28 | Годен
9 | 0,18 | 149,82 | Годен
10 | 0,19 | 149,03 | Годен
11 | 0,18 | 151,91 | Годен
12 | 0,16 | 150,14 | Годен
13 | 0,16 | 149,80 | Годен
14 | 0,18 | 149,47 | Годен
15 | 0,17 | 151,84 | Годен
16 | 0,18 | 149,81 | Годен
17 | 0,18 | 149,98 | Годен
18 | 0,18 | 149,76 | Годен
19 | 0,18 | 149,75 | Годен
20 | 0,19 | 150,18 | Годен
21 | 0,19 | 149,23 | Годен
22 | 0,19 | 150,21 | Годен
23 | 0,20 | 150,26 | Годен
24 | 0,18 | 150,04 | Годен
25 | 0,21 | 152,02 | Годен

## 560.00.00_TC13
Номер операции: |  | 560.00.00 | Приложение 12 к МСЛ №
Элемент: |  | TC13
Количество кристаллов: |  | 25
Количество годных: |  | 25
Процент годных: |  | 100%
Контролируемый параметр, ед. изм.
Удельное поверхностное сопротивление тонкопленочного резистора, Ом/кв
не менее 40; не более 60
№ кристалла | Измеренное значение | Соответствие
1 | 47,14 | Годен
2 | 46,81 | Годен
3 | 47,24 | Годен
4 | 47,26 | Годен
5 | 46,88 | Годен
6 | 47,09 | Годен
7 | 48,18 | Годен
8 | 47,17 | Годен
9 | 46,93 | Годен
10 | 47,00 | Годен
11 | 48,44 | Годен
12 | 47,14 | Годен
13 | 46,94 | Годен
14 | 47,01 | Годен
15 | 47,88 | Годен
16 | 47,17 | Годен
17 | 46,82 | Годен
18 | 47,09 | Годен
19 | 47,23 | Годен
20 | 46,74 | Годен
21 | 47,27 | Годен
22 | 47,15 | Годен
23 | 46,68 | Годен
24 | 47,62 | Годен
25 | 46,45 | Годен

## 560.00.00_TC14
Номер операции: |  | 560.00.00 | Приложение 13 к МСЛ №
Элемент: |  | TC14
Количество кристаллов: |  | 25
Количество годных: |  | 25
Процент годных: |  | 100%
Контролируемый параметр, ед. изм.
Удельное поверхностное сопротивление тонкопленочного резистора, Ом/кв
не менее 480; не более 720
№ кристалла | Измеренное значение | Соответствие
1 | 535,56 | Годен
2 | 525,38 | Годен
3 | 522,04 | Годен
4 | 543,22 | Годен
5 | 529,44 | Годен
6 | 523,20 | Годен
7 | 562,15 | Годен
8 | 546,76 | Годен
9 | 532,53 | Годен
10 | 524,16 | Годен
11 | 566,75 | Годен
12 | 548,30 | Годен
13 | 534,39 | Годен
14 | 525,64 | Годен
15 | 561,33 | Годен
16 | 548,09 | Годен
17 | 533,69 | Годен
18 | 526,80 | Годен
19 | 547,62 | Годен
20 | 532,73 | Годен
21 | 527,57 | Годен
22 | 543,58 | Годен
23 | 529,27 | Годен
24 | 529,86 | Годен
25 | 524,13 | Годен

## 560.00.00_TC19
Номер операции: |  | 560.00.00 | Приложение 14 к МСЛ №
Элемент: |  | TC19
Количество кристаллов: |  | 25
Количество годных: |  | 25
Процент годных: |  | 100%
Контролируемый параметр, ед. изм.
Сопротивление элемента 'змейка', Ом
не более 7
№ кристалла | Измеренное значение | Соответствие
1 | 1,48 | Годен
2 | 1,10 | Годен
3 | 1,13 | Годен
4 | 1,08 | Годен
5 | 1,07 | Годен
6 | 1,09 | Годен
7 | 1,13 | Годен
8 | 1,06 | Годен
9 | 1,05 | Годен
10 | 1,07 | Годен
11 | 1,13 | Годен
12 | 1,04 | Годен
13 | 1,03 | Годен
14 | 1,06 | Годен
15 | 1,12 | Годен
16 | 1,05 | Годен
17 | 1,03 | Годен
18 | 1,08 | Годен
19 | 1,06 | Годен
20 | 1,06 | Годен
21 | 1,09 | Годен
22 | 1,09 | Годен
23 | 1,08 | Годен
24 | 1,11 | Годен
25 | 1,10 | Годен

## 560.00.00_TC20
Номер операции: |  | 560.00.00 | Приложение 15 к МСЛ №
Элемент: |  | TC20
Количество кристаллов: |  | 25
Количество годных: |  | 25
Процент годных: |  | 100%
Контролируемый параметр, ед. изм.
Сопротивление металлизированного отверстия, Ом
не более 3
№ кристалла | Измеренное значение | Соответствие
1 | 0,55 | Годен
2 | 0,55 | Годен
3 | 0,55 | Годен
4 | 0,54 | Годен
5 | 0,54 | Годен
6 | 0,55 | Годен
7 | 0,54 | Годен
8 | 0,54 | Годен
9 | 0,54 | Годен
10 | 0,54 | Годен
11 | 0,54 | Годен
12 | 0,54 | Годен
13 | 0,54 | Годен
14 | 0,54 | Годен
15 | 0,54 | Годен
16 | 0,54 | Годен
17 | 0,54 | Годен
18 | 0,54 | Годен
19 | 0,54 | Годен
20 | 0,54 | Годен
21 | 0,54 | Годен
22 | 0,54 | Годен
23 | 0,54 | Годен
24 | 0,54 | Годен
25 | 0,55 | Годен

## 560.00.00_TC21
Номер операции: |  | 560.00.00 | Приложение 16 к МСЛ №
Элемент: |  | TC21
Количество кристаллов: |  | 25
Количество годных: |  | 25
Процент годных: |  | 100%
Контролируемый параметр, ед. изм.
Сопротивление катушки индуктивности, Ом
не более 4
№ кристалла | Измеренное значение | Соответствие
1 | 1,09 | Годен
2 | 1,08 | Годен
3 | 1,12 | Годен
4 | 1,07 | Годен
5 | 1,06 | Годен
6 | 1,07 | Годен
7 | 1,12 | Годен
8 | 1,05 | Годен
9 | 1,04 | Годен
10 | 1,06 | Годен
11 | 1,12 | Годен
12 | 1,04 | Годен
13 | 1,02 | Годен
14 | 1,05 | Годен
15 | 1,11 | Годен
16 | 1,04 | Годен
17 | 1,02 | Годен
18 | 1,07 | Годен
19 | 1,05 | Годен
20 | 1,05 | Годен
21 | 1,08 | Годен
22 | 1,07 | Годен
23 | 1,07 | Годен
24 | 1,10 | Годен
25 | 1,09 | Годен

## 560.00.00_TC23
Номер операции: |  | 560.00.00 | Приложение 17 к МСЛ №
Элемент: |  | TC23
Количество кристаллов: |  | 25
Количество годных: |  | 25
Процент годных: |  | 100%
Контролируемый параметр, ед. изм.
| Удельная емкость МДМ-конденсатора, пФ/мм2 | Пробивное напряжение МДМ-конденсатора, В
| не менее 270; не более 350 | не менее 20
№ кристалла | Измеренное значение | Измеренное значение | Соответствие
1 | 292,85 | 30,00 | Годен
2 | 290,56 | 30,00 | Годен
3 | 297,55 | 30,00 | Годен
4 | 289,53 | 30,00 | Годен
5 | 290,94 | 30,00 | Годен
6 | 293,24 | 30,00 | Годен
7 | 292,06 | 30,00 | Годен
8 | 290,14 | 30,00 | Годен
9 | 293,22 | 30,00 | Годен
10 | 293,52 | 30,00 | Годен
11 | 290,18 | 30,00 | Годен
12 | 290,40 | 30,00 | Годен
13 | 294,99 | 30,00 | Годен
14 | 294,72 | 30,00 | Годен
15 | 291,91 | 30,00 | Годен
16 | 290,16 | 30,00 | Годен
17 | 295,05 | 30,00 | Годен
18 | 295,36 | 30,00 | Годен
19 | 289,58 | 30,00 | Годен
20 | 292,69 | 30,00 | Годен
21 | 294,50 | 30,00 | Годен
22 | 291,26 | 30,00 | Годен
23 | 291,78 | 30,00 | Годен
24 | 297,49 | 30,00 | Годен
25 | 295,77 | 30,00 | Годен